## Flow Chart
■ 공정 흐름도 (Process Flow Chart) — 가상 예시(실제 회사 자료 아님)
품번: SMP-2041 품명: 브래킷 ASSY 협력사: 협력사 B 제출: 1차 (2026-10-06)
공정 No | 공정명 | 공정 구분 | 외주 여부 | 주요 설비 | 비고
10 | 소재 입고검사 | 검사 |  | 마이크로미터
15 | 소재 보관 | 보관 |  | 자재 랙
20 | 절단 | 가공 |  | 레이저 절단기
30 | 벤딩 | 가공 |  | 프레스 브레이크
40 | 용접(CO2) | 가공 |  | 용접 로봇
45 | 열처리 | 외주 | Y | - | 외주처 가
50 | 용접부 검사 | 검사 |  | PT 키트
55 | 이동 | 이동 |  | 지게차
60 | 도장 | 외주 | Y | - | 외주처 나
70 | 조립 | 가공 |  | 토크 렌치
80 | 출하검사 | 검사 |  | 3차원 측정기
90 | 포장·출하 | 보관 |  | -

## 관리계획서
관리계획서 (Control Plan) — 가상 예시(실제 회사 자료 아님)
□ 시작품 ■ 양산 선행 □ 양산
품번 | SMP-2041 | 품명 | 브래킷 ASSY | 협력사 | 협력사 B | 제출 | 1차
공정번호 | 공정명 | 설비·지그 | 특성 |  |  | 특별특성 | 방법 |  |  |  |  | 대응계획
공정번호 | 공정명 | 설비·지그 | 번호 | 제품 | 공정 | 특별특성 | 규격/공차 | 평가·측정방법 | 시료 크기 | 시료 주기 | 관리방법 | 대응계획
10 | 소재 입고검사 | - | 1 | 소재 두께 |  |  | 3.2±0.1 mm | 마이크로미터 | 3개 | 매 로트 | 수입검사 성적서 | 반품·격리
|  |  | 2 | 소재 성분(밀시트) |  |  | KS D 3503 | 밀시트 확인 | 1부 | 매 로트 | 성적서 확인 | 반품
20 | 레이저 절단 | 레이저 절단기 | 3 | 절단 길이 |  |  | 250±0.5 mm | 버니어 캘리퍼스 | 1개 | 초·중·종물 | 자주검사 체크시트 | 재절단
|  |  | 4 |  | 절단 출력·속도 |  | 작업조건표 | 설비 화면 확인 | 1회 | 작업 시작 시 | 작업조건표 | 조건 재설정
30 | 벤딩 | 프레스 브레이크 | 5 | 벤딩 각도 |  |  | 90±1° | 각도기 | 1개 | 초·중·종물 | 자주검사 체크시트 | 재작업
40 | 용접(CO2) | 용접 로봇 | 6 | 용접 강도(균열) |  | ◆ | 균열 없을 것 | PT 검사 | 1개 | 1회/일 | PT 검사 기록 · 작업표준 준수 | 격리·원인 분석
|  |  | 7 |  | 용접 전류·전압 |  | 220±20 A / 24±2 V | 설비 모니터 | 1회 | 1회/교대 | 용접조건 점검표 | 조건 재설정
45 | 열처리 | (외주) | 8 | 경도 |  |  | HRC 30~35 | 경도계(외주 성적서) | 3개 | 매 로트 | 외주 성적서 확인 | 반품
50 | 용접부 검사 | PT 키트 | 9 | 용접 외관 |  |  | 기공·언더컷 없을 것 | 육안 | 전수 | 전수 | 검사 기록 | 격리
|  |  | 10 | 용접 각장 |  | ◇ | 6±1 mm | 용접 게이지 | 5개 | 1회/교대 | 검사 기록 | 격리·보수 용접
60 | 도장 | (외주) | 11 | 도막 두께 |  |  | 60~80 ㎛ | 도막 측정기 | 5개 | 매 로트 | 외주 성적서 확인 | 반품
70 | 조립 | 토크 렌치 | 12 | 부품 누락 여부 |  |  | 누락 없을 것 | 육안 | 전수 | 전수 | 조립 체크시트 | 재조립
80 | 출하검사 | 3차원 측정기 | 14 | 외관 |  |  | 찍힘·녹 없을 것 | 육안 | 5개 | 매 로트 | 출하검사 성적서 | 출하 보류
|  |  | 15 | 주요 치수 |  |  | 도면 치수 | 3차원 측정기 | 3개 | 매 로트 | 출하검사 성적서 | 출하 보류

## PFMEA
PFMEA (공정 고장형태 및 영향분석) — 가상 예시(실제 회사 자료 아님)
품번: SMP-2041 협력사: 협력사 B 제출: 1차
공정번호 | 공정명/공정기능 | 요구사항 | 잠재적 고장형태 | 잠재적 고장영향 | S | 분류 | 잠재적 원인 | O | 현 공정관리(예방/검출) | D | RPN | 권고조치
10 | 소재 입고검사 | 소재 두께 규격 | 두께 미달 소재 투입 | 강도 저하 | 6 |  | 공급사 관리 미흡 | 3 | 수입검사 | 4 | 72
20 | 절단 | 절단 길이 | 길이 불량 | 조립 불가 | 5 |  | 설비 원점 이탈 | 3 | 초·중·종물 검사 | 3 | 45
40 | 용접 | 용접 강도 | 용접 균열 | 구조물 파손 | 9 | ◆ | 용접 조건 이탈 | 3 | PT 검사 | 3 | 81 | 용접조건 모니터링
40 | 용접 | 용접 각장 | 각장 부족 | 강도 저하 | 7 | ◇ | 와이어 송급 불량 | 3 | 용접 게이지 검사 | 3 | 63
45 | 열처리 | 경도 | 경도 미달 | 조기 마모 | 6 |  | 외주 열처리 조건 이탈 | 2 | 외주 성적서 확인 | 4 | 48
50 | 용접부 검사 | 용접 외관 검사 | 기공 미검출 | 고객 불만 | 5 |  | 검사자 숙련도 | 3 | 한도견본 | 4 | 60
60 | 도장 | 도막 두께 | 도막 부족 | 녹 발생 | 5 |  | 외주 도장 조건 이탈 | 3 | 외주 성적서 확인 | 4 | 60
70 | 조립 | 볼트 체결 토크 | 토크 부족 | 볼트 풀림·탈락 | 7 |  | 공구 교정 누락 | 5 | 작업자 자주검사 | 4 | 140 | 토크 관리 강화
70 | 조립 | 부품 수량 | 와셔 누락 | 체결부 풀림 | 6 |  | 키팅 미흡 | 3 | 조립 체크시트 | 3 | 54
80 | 출하검사 | 외관 | 찍힘 유출 | 고객 불만 | 4 |  | 포장 불량 | 3 | 출하검사 | 4 | 48

## 검사기준서
■ 검사기준서 — 가상 예시(실제 회사 자료 아님)
품번: SMP-2041 품명: 브래킷 ASSY 협력사: 협력사 B 제출: 1차 (2026-10-06)
검사 구분 | 공정 No | 검사항목 | 특별특성 | 규격 | 검사방법 | 시료수 | 검사주기
수입검사 | 10 | 소재 두께 |  | 3.2±0.1 mm | 마이크로미터 | 3 EA | 매 LOT
수입검사 | 10 | 소재 성분 |  | KS D 3503 | 밀시트 | 1부 | 매 LOT
공정검사 | 50 | 용접 외관 |  | 기공·언더컷 없을 것 | 육안 | 전수 | 전수
공정검사 | 50 | 용접 각장 | ◆ | 6±1 mm | 용접 게이지 | 5 EA | 1회/교대
공정검사 | 50 | 용접 강도(균열) | ◆ | 균열 없을 것 | PT 검사 | 1 EA | 1회/일
출하검사 | 80 | 외관 |  | 찍힘·녹 없을 것 | 육안 | 5 EA | 1회/일
출하검사 | 80 | 주요 치수 |  | 도면 치수 | 3차원 측정기 | 3 EA | 매 LOT

## 외주품 리스트
■ 외주품 리스트 — 가상 예시(실제 회사 자료 아님)
품번: SMP-2041 품명: 브래킷 ASSY 협력사: 협력사 B 제출: 1차 (2026-10-06)
No | 공정번호 | 외주 공정 | 외주처 | 품번 | 비고
1 | 45 | 열처리 | 외주처 가 | SMP-2041 | 경도 성적서 매 로트

## 안내
이 파일은 도구 시험용 가상 데이터입니다.
협력사 B · 품번 SMP-2041 · 외주처 가/나 는 모두 지어낸 이름입니다.
1차 제출 — 결함 5가지를 일부러 심어 두었습니다.